## résultatsG
| Caractéristiques de l'éprouvette | [7 empty] | Caractéristiques Torsiomètre
| matériau | Symbole | Diamètre | ∆D (mm) | Ig(mm^4) | DIG (mm^4) | Longueur tordue L1 (mm) pour α1 | ∆L1 (mm) | Longueur L2 (mm) de mesure pour α2 | ∆L2 (mm)
| Acier | E24 | 6.04 | 0.05 | 130.6615 | 4.32654 | 76 | 0.05 | 50 | 0.05
Détermination du module d'élasticité transversale G
[7 empty] | ∆α1 (°) | ∆α2 (rad) | ∆Mt (N.m)
[7 empty] | 0.01 | 0.001 | 0.025
α1 (°) | α1 (rad) | α1/L1 (rad/mm) | α2 (*10-3 rad) | α2/L2 (rad/mm) | Mt (N.m) | Mt (N.mm) | t (Mpa) | Gα1 (Mpa) | ∆Gα1 (Mpa) | ∆Gα1/Gα1 | Gα2 (Mpa) | ∆Gα2 (Mpa) | ∆Gα2/Gα2
0 | 0 |  | 0 |  | 0 | 0 | 0 | #DIV/0! | #DIV/0! | #DIV/0! | #DIV/0! | #DIV/0! | #DIV/0!
1 | 0.01745329 | 0.0002296486 | 0.4 | 8e-06 | 0.9 | 900 | 20.80184 | 29993.77 | 2146.002 | 0.07154826 | 861003.4 | 2205796.3 | 2.56189
2 | 0.03490659 | 0.0004592972 | 6.9 | 0.000138 | 1.65 | 1650 | 38.13671 | 27494.29 | 1482.547 | 0.05392199 | 91507.61 | 17770.01 | 0.1941916
3 | 0.05235988 | 0.0006889458 | 10 | 0.0002 | 2.45 | 2450 | 56.62724 | 27216.57 | 1287.559 | 0.04730789 | 93753.71 | 13530.22 | 0.1443167
4 | 0.06981317 | 0.0009185943 | 14.1 | 0.000282 | 3.25 | 3250 | 75.11776 | 27077.71 | 1190.412 | 0.04396279 | 88203.66 | 9942.923 | 0.1127269
5 | 0.08726646 | 0.001148243 | 19.5 | 0.00039 | 4.2 | 4200 | 97.07526 | 27994.19 | 1167.998 | 0.04172286 | 82420.84 | 7528.898 | 0.09134702
6 | 0.1047198 | 0.001377892 | 26.2 | 0.000524 | 5.75 | 5750 | 132.9007 | 31937.81 | 1270.645 | 0.03978497 | 83982.52 | 6435.442 | 0.07662835
7 | 0.122173 | 0.00160754 | 31.1 | 0.000622 | 6.55 | 6550 | 151.3912 | 31184 | 1216.67 | 0.03901584284 | 80594.1 | 5648.334 | 0.07008372
8 | 0.1396263 | 0.001837189 | 37.5 | 0.00075 | 8.1 | 8100 | 187.2166 | 33742.99 | 1285.841 | 0.0381069 | 82656.33 | 5278.902 | 0.06386567
9 | 0.1570796 | 0.002066837 | 44.3 | 0.000886 | 9.35 | 9350 | 216.108 | 34622.44 | 1300.259 | 0.03755539 | 80766.31 | 4794.267 | 0.05935974
10 | 0.1745329 | 0.002296486 | 47.9 | 0.000958 | 10.6 | 10600 | 244.9995 | 35326 | 1311.618 | 0.03712897 | 84682.31 | 4856.353 | 0.0573479
[7 empty] | Moyennes | 30658.98 | 1365.955 | 0.04500558 | 85396.38 | 8420.595 | 0.09665195
Calcul de G
courbe 1
alpha * I / L | Mt | delta x
0 | 0 | 0
0.03000623 | 900 | 0.001313387
0.06001246 | 1650 | 0.002326712
0.09001869 | 2450 | 0.003340036
0.1200249 | 3250 | 0.004353361
0.1500311 | 4200 | 0.005366686
0.1800374 | 5750 | 0.00638001
0.2100436 | 6550 | 0.007393335
0.2400498 | 8100 | 0.00840666
0.2700561 | 9350 | 0.009419985
0.3000623 | 10600 | 0.01043331
courbe2
alpha * I / L | Mt | deltax
0 | 0 | 0
0.001045292 | 900 | 3.827084e-05
0.01803129 | 1650 | 0.000617707
0.0261323 | 2450 | 0.0008940535
0.03684654 | 3250 | 0.001259544
0.05095799 | 4200 | 0.001740922
0.06846663 | 5750 | 0.002338187
0.08127145 | 6550 | 0.002774992
0.09799613 | 8100 | 0.003345514
0.1157661 | 9350 | 0.003951694
0.1251737 | 10600 | 0.004272612

## résultats rupture
jusqu'à la rupture
alpha | Mt | alpha rad | alpha *I/ L | Mt (N.mm) | delta x
1 | 0.9 | 0.01745329 | 0.03000623 | 900 | 0.001313387
2 | 1.65 | 0.03490659 | 0.06001246 | 1650 | 0.002326712
3 | 2.45 | 0.05235988 | 0.09001869 | 2450 | 0.003340036
4 | 3.25 | 0.06981317 | 0.1200249 | 3250 | 0.004353361
5 | 4.2 | 0.08726646 | 0.1500311 | 4200 | 0.005366686 | 0.9
6 | 5.75 | 0.1047198 | 0.1800374 | 5750 | 0.00638001 | 1.65
7 | 6.55 | 0.122173 | 0.2100436 | 6550 | 0.007393335 | 2.45
8 | 8.1 | 0.1396263 | 0.2400498 | 8100 | 0.00840666 | 3.25
9 | 9.35 | 0.1570796 | 0.2700561 | 9350 | 0.009419985 | 4.2
10 | 10.6 | 0.1745329 | 0.3000623 | 10600 | 0.01043331 | 5.75
22 | 21.7 | 0.3839724 | 0.660137 | 21700 | 0.02259321 | 6.55
34 | 22.4 | 0.5934119 | 1.020212 | 22400 | 0.0347531 | 8.1
46 | 23.65 | 0.8028515 | 1.380287 | 23650 | 0.046913 | 9.35
58 | 23.9 | 1.012291 | 1.740361 | 23900 | 0.05907289 | 10.6
70 | 24.15 | 1.22173 | 2.100436 | 24150 | 0.07123279
82 | 24.5 | 1.43117 | 2.460511 | 24500 | 0.08339269
94 | 24.55 | 1.640609 | 2.820586 | 24550 | 0.09555258
106 | 24.65 | 1.850049 | 3.18066 | 24650 | 0.1077125
118 | 24.75 | 2.059489 | 3.540735 | 24750 | 0.1198724
130 | 25 | 2.268928 | 3.90081 | 25000 | 0.1320323
142 | 24.75 | 2.478368 | 4.260885 | 24750 | 0.1441922
154 | 24.95 | 2.687807 | 4.620959 | 24950 | 0.1563521
166 | 24.8 | 2.897247 | 4.981034 | 24800 | 0.168512