## Poisson
Déformation (µm/m)
| longitudinale (µm/m) | transversale (µm/m)
Valeur initiale | 5000 | 4086 | Coefficient de Poisson sans correction
Valeur finale | 6190 | 4486 | 0.3361345
Différence | 1190 | 400
kt | 0.4%
ν0 | 0.33
Après correction
Déformation (µm/m)
| longitudinale (µm/m) | transversale (µm/m) | Coefficient de Poisson sans correction
| 1186.85 | 394.7246 | 0.3325816
Ecart | 0.2647% | 1.319% | 1.057%

## Young
|  | Valeurs croissantes ε (µm/m) |  |  | Valeurs décroissantes ε (µm/m)
Mesure n° | Charge (N) | Valeurs lues | Valeurs relatives | σ (MPa) | Valeurs lues | Valeurs relatives | Module d'Young
0 | 0 | 5038 | 0 | 0 | 5036 | -2
1 | 1 | 5062 | 24 | 1.653439 | 5060 | 22 | 68893.3
2 | 2 | 5088 | 50 | 3.306878 | 5090 | 52 | 66137.57
3 | 5 | 5170 | 132 | 8.267196 | 5168 | 130 | 62630.27
4 | 7 | 5224 | 186 | 11.57407 | 5220 | 182 | 62226.2
5 | 10 | 5304 | 266 | 16.53439 | 5302 | 264 | 62159.37
6 | 15 | 5432 | 394 | 24.80159 | 5432 | 394 | 62948.19
7 | 20 | 5560 | 522 | 33.06878 | 5560 | 522 | 63350.16
8 | 30 | 5832 | 794 | 49.60317 | 5834 | 796 | 62472.51
9 | 40 | 6100 | 1062 | 66.13757 | 6100 | 1062 | 62276.43
10 | 50 | 6362 | 1324 | 82.67196 | 6366 | 1328 | 62441.06
11 | 60 | 6624 | 1586 | 99.20635 | 6624 | 1586 | 62551.29
[6 empty] | Moyenne: | 63462.39