## caractéristiques de l'éprouvett
Caractéristiques de l'éprouvette: | [7 empty] | Caractéristique du torsiomètre
Matière | Symbole | Diamètre D (mm) | ∆D (mm) | IG (mm4) | ∆IG (mm4) | Longeur tordue L1 pour α1 | ∆L1 (mm) | Longueur de mesure pour α2 | ∆L2 (mm)
Aluminium | AU4Pb | 6.18 | 0.01 |  |  | 76 |  | 50

## tableau pour G
α1 (deg) | alpha1 (rad) | l1(mm) | alpha1/l1 (rad/mm) | α2 (*0,001rad) | l2 (mm) | alpha2/l2 (rad/mm) | Mt (N.m) | Ig (mm4) | τ (Mpa) | Gα1 (Mpa) | ∆Gα1 (Mpa) | Gα2 (Mpa) | ∆Gα2 (Mpa)
0.5 | 0.008726667 | 76 | 0.0001148246 | 0.003 | 50 | 6e-05 | 0.2 | 127.23 |  | 13690.07 | 1731.631 | 26199.27 | 6714.345
1 | 0.01745333 | 76 | 0.0002296491 | 0.0085 | 50 | 0.00017 | 0.3 | 127.23 |  | 10267.55 | 5154.148 | 13870.2 | 5614.724
1.5 | 0.02618 | 76 | 0.0003444737 | 0.014 | 50 | 0.00028 | 0.5 | 127.23 |  | 11408.39 | 4013.309 | 14035.32 | 5449.603
2 | 0.03490667 | 76 | 0.0004592982 | 0.019 | 50 | 0.00038 | 0.8 | 127.23 |  | 13690.07 | 1731.631 | 16546.91 | 2938.018
2.5 | 0.04363333 | 76 | 0.0005741228 | 0.024 | 50 | 0.00048 | 1.1 | 127.23 |  | 15059.08 | 362.6238 | 18012 | 1472.928
3 | 0.05236 | 76 | 0.0006889474 | 0.029 | 50 | 0.00058 | 1.5 | 127.23 |  | 17112.59 | 1690.887 | 20327.02 | 842.0943
3.5 | 0.06108667 | 76 | 0.0008037719 | 0.034 | 50 | 0.00068 | 1.8 | 127.23 |  | 17601.52 | 2179.818 | 20805.3 | 1320.377
4 | 0.06981333 | 76 | 0.0009185965 | 0.039 | 50 | 0.00078 | 2.1 | 127.23 |  | 17968.22 | 2546.516 | 21160.95 | 1676.023
4.5 | 0.07854 | 76 | 0.001033421 | 0.044 | 50 | 0.00088 | 2.4 | 127.23 |  | 18253.43 | 2831.726 | 21435.77 | 1950.841
5 | 0.08726667 | 76 | 0.001148246 | 0.049 | 50 | 0.00098 | 2.8 | 127.23 |  | 19166.1 | 3744.397 | 22456.52 | 2971.592
[9 empty] | Moyenne | 15421.7 | 2598.669 | 19484.93 | 3095.055
|  |  | α1 (deg) | alpha1 (rad) | alpha1/l1 (rad/mm) | α2 (*0,001rad) | alpha2/l2 (rad/mm) | Mt (N.m) | Gα1 (Mpa) | ∆Gα1 (Mpa) | Gα2 (Mpa) | ∆Gα2 (Mpa)
|  |  | 0.5 | 0.008726667 | 0.0001148246 | 0.003 | 6e-05 | 0.2 | 13690.07 | 1731.631 | 26199.27 | 6714.345
|  |  | 1 | 0.01745333 | 0.0002296491 | 0.0085 | 0.00017 | 0.3 | 10267.55 | 5154.148 | 13870.2 | 5614.724
|  |  | 1.5 | 0.02618 | 0.0003444737 | 0.014 | 0.00028 | 0.5 | 11408.39 | 4013.309 | 14035.32 | 5449.603
|  |  | 2 | 0.03490667 | 0.0004592982 | 0.019 | 0.00038 | 0.8 | 13690.07 | 1731.631 | 16546.91 | 2938.018
|  |  | 2.5 | 0.04363333 | 0.0005741228 | 0.024 | 0.00048 | 1.1 | 15059.08 | 362.6238 | 18012 | 1472.928
|  |  | 3 | 0.05236 | 0.0006889474 | 0.029 | 0.00058 | 1.5 | 17112.59 | 1690.887 | 20327.02 | 842.0943
|  |  | 3.5 | 0.06108667 | 0.0008037719 | 0.034 | 0.00068 | 1.8 | 17601.52 | 2179.818 | 20805.3 | 1320.377
|  |  | 4 | 0.06981333 | 0.0009185965 | 0.039 | 0.00078 | 2.1 | 17968.22 | 2546.516 | 21160.95 | 1676.023
|  |  | 4.5 | 0.07854 | 0.001033421 | 0.044 | 0.00088 | 2.4 | 18253.43 | 2831.726 | 21435.77 | 1950.841
|  |  | 5 | 0.08726667 | 0.001148246 | 0.049 | 0.00098 | 2.8 | 19166.1 | 3744.397 | 22456.52 | 2971.592
[7 empty] | Moyenne |  | 15421.7 | 2598.669 | 19484.93 | 3095.055

## tableau rupture
α1 (°) | Mt(N.m)
5 | 3.4
17 | 8.7
29 | 9.5
41 | 9.7
53 | 9.8
65 | 9.9
7 | 10
89 | 10
101 | 10.4
113 | 10.6
125 | 10.6
137 | 10.8
149 | 13.4
161 | 13.4
173 | 13.5
185 | 13.5
197 | 13.6
209 | 13.6
221 | 13.8
233 | 13.8
245 | 13.9
257 | 13.9
269 | 14
281 | 14.1
293 | 14.1
305 | 14.2
317 | 14.1
329 | 14.1
341 | 14.3
353 | 14.4
365 | 14.5
377 | 14.5
389 | 14.5
401 | 14.5
413 | 14.6
425 | 14.7
437 | 14.8
449 | 14.8
461 | 14.8
473 | 14.8
485 | 14.9
497 | 14.9
509 | 14.9
521 | 14.9
533 | 14.9
545 | 15
557 | 15
569 | 15
581 | 15
593 | 15.1
605 | 15.1
617 | rupture
629
641
653
665